## Sheet1
◆ 耐 食 性 能 表 ◆
１．耐食性能表はプラス工業株式会社の耐食FRPの性能を材質毎（TypeⅠ,TypeⅡ,TypeⅢ）に
薬液の濃度と使用温度の限界を分類しております。
２．この表の条件外の場合でも、特別の条件下で使用できる場合がありますが、テストをし、
確認のうえで御使用下さい。
３．ハイブリッドタンク(PVDF)や(PP)及び硬質塩ビ(PVC)、耐熱硬質塩ビ(CPOC)の耐食性能に
ついては、その都度お打ち合わせ、確認の上で御使用下さい。
●プラス工業株式会社製品
材料 | 略語 | 一般的な耐薬品性 | 最大許容温度(水)
|  |  | 連続 | 短期
耐食ＦＲＰ | TypeⅠ | 殆どの酸類と低濃度のアルカリに耐性がある。
| TypeⅡ | 酸化性酸に耐性がある。 | 別表参照
| TypeⅢ | 殆どの酸類とアルカリ類に耐性がある。
ポリフッ化ビニリデン | PVDF | 酸類、塩類、脂肪族、芳香族及び塩素化炭 | １４０℃ | １５０℃
化水素、アルコール類及びハロゲン類の水
溶液に対して耐性がある。ケトン類、エステル
類、エーテル類、有機塩類及びアルカリ溶液
に対して条件付きで使用可能である。
硬質塩ビ | PVC | 殆どの酸類、アルカリ類、塩類の水溶液及び | ６０℃ | ６０℃
有機混合物の水溶液に対して耐性がある。
耐熱硬質塩ビ | CPVC | PVCと殆ど同じ、温度は８５℃までOK！ | ８５℃ | １００℃
ポリプロピレン | PP | 耐薬品性はPEと同じであるが、PEよりも高 | ９０℃ | １１０℃
温でもOK！
●参考材質
高密度ポリエチレン | HDPE | 多くの有機溶剤と同様、酸類、アルカリ類及 | ６０℃ | ８０℃
び塩の水溶液に対して耐性がある。
ポリブデン | PB | PEと同じであり、温度は９０℃までOK！ | ９０℃ | １００℃
ポリオキシメチレン | POM | 殆どの溶剤及び含水のアルカリ類に耐性が | ６０℃ | ８０℃
ある。酸類には侵される。
ポリテトラフルオロエチレン(テフロン) | PTFE | この一覧表全ての薬品に対して耐性がある。 | ２５０℃ | ３００℃
ニトルリゴム | NBR | オイルや石油には優れた耐性を有する。酸化 | ９０℃ | １２０℃
性の薬品には侵される。
ブチルゴム | I I R | 耐オゾン性、耐候性に優れている。特に腐食 | ９０℃ | １２０℃
エチレンプロピレン | EPT | 性の薬品に向いている。油脂類には侵される。
クロロプレンゴム | CR | PVCの耐薬品性と殆ど同じで、ニトルリゴムと | ８０℃ | １１０℃
ブチルゴムとの中間である。
フッ素ゴム | FPM | ゴム弾性体のうちでは溶剤に対する耐性が最 | １５０℃ | ２００℃
(バイトン) |  | も優れている。
クロリンサルフォニル | CSM | EPDM (EPT) と同じ。 | １００℃ | １４０℃
ポリエチレン
(ハイパロン)

## Sheet2
PVDFの一般的物性 (参考値)
項 目 |  | 単位 | ASTM | PVDF | ポリ硬質塩化 | ポリプロピレン | テフロン
|  |  | 試験方法 |  | ビニル(PVC) | (PP) | (PTFE)
物理的特性 | 比重 | － | Ｄ７９２ | 1.78 | 1.43 | 0.9 | 2.1～2.2
| 吸水率 | ％ | Ｄ５７０ | 0.04 | 0.07～0.4 | 0.03 | ＜0.01
| ロックウェル硬度 | － | Ｄ７８５ | R 110 | R 110 | R 85～110 | －
| ショアー硬度 | － | Ｄ１７０６ | 79 | 70～90 | － | D 50～65
| 動摩擦係数 | － | － | 0.3 | 0.45～0.7 | － | 0.1
| 静摩擦係数 | － | － | 0.4 | － | － | －
| 摩耗性 | mg/1000回転 | テーバ法１kg重 | 5～10 | 12～20 | 15～20 | 500～1000
機械的特性 | 引張強さ | MPa | Ｄ６３８ | 57.5 | 50～55 | 30～40 | 14～35
| 圧縮強さ | MPa | Ｄ６９５ | 95 | 56～91 | 38～56 | 12
| 伸び | MPa | Ｄ６３８ | 80～100 | 100～150 | 200～700 | 200～400
| 引張弾性率 | MPa | Ｄ６３８ | 2000 | 3000 | 1500 | 400
| 圧縮弾性率 | MPa | Ｄ６９５ | 1300 | － | － | －
| 曲げ弾性率 | MPa | Ｄ７９０ | 2250 | 2700 | － | 3.5～6.3×102
| ねじり弾性率 | MPa | Ｄ１０４３ | 800 | － | － | －
| アイゾット衝撃強さ | kgf･cm/cm | Ｄ２５６ | 10～20 | 0.4～20 | 0.5～1.5 | 16
熱的特性 | 融点 | ℃ | － | 178 | 75～105 | 167 | 310
| 比熱 | cal/℃/ｇ | Ｄ６９６ | 0.23 | 0.2～0.28 | 0.46 | 0.25
| 熱伝導率 | cal/cm･sec･℃ | Ｃ１７７ | 3×10-4 | 3～7×10-4 | 2.8×10-4 | 6×10-4
| 線膨張係数 | ℃ | Ｄ６９６ | 1.2×10-4 | 6～8×10-5 | 6～10×10-5 | 1×10-4
| ビカット軟化温度 | ℃ | Ｄ１５２５ | 145～151 | 80～85 | － | －
| ぜい化温度 | ℃ | Ｃ１７７ | -40 | -18 | － | －
| 熱たわみ温度 | ℃(18.5kgf/c㎡) | Ｄ６４８ | 148～150 | 50～75 | 57～65 | 56
電気的特性 | 体積固有抵抗 | Ω-cm | Ｄ２５７ | 5×1014 | ＞1016 | ＞1016 | ＞1018
| 誘電率 | 60～10 HZ | Ｄ１５０ | 8.1～8.4 | 2.8～3.6 | 2.2～2.6 | ＜2.1
| 力率 | 60～10 HZ | Ｄ１５０ | 0.06 | 6～20×10-3 | ＜5～18×10-4 | ＜2×10-4
| アーク抵抗 | sec | Ｄ４９５ | 50～70 | 60～80 | 185 | ＞200
科学的特性その他 | 燃焼速度 | in/min | Ｄ６３５ | 自己消火 | 自己消火 | 遅い | 不燃
| 酸素指数 | － | Ｄ２８６３ | 43 | 45 | 18 | ＞95
| 日光の影響 | － | － | 無 | 白化 | 有 | 無
| ガス耐透過性 | － | － | 優 | － | 良 | 劣
| 弱酸の影響 | － | － | 無 | 無 | 無 | 無
| 強酸の影響 | － | － | 無 | 無～わずか | 酸化性の酸に侵される | 無
| 弱アルカリの影響 | － | － | わずかに有り | 無 | 無 | 無
| 強アルカリの影響 | － | － | 有 | 無 | 無 | 無
| 溶剤の影響 | － | － | ほとんど無 | ケトン類などに侵される | 一部侵される | 無
| 酸化防止剤の含有 | － | － | 無 | － | 有 | －
| 熱安定剤の含有 | － | － | 無 | 有 | 有 | －
| 顔料の含有 | － | － | 無 | 有 | 有 | －
| 機械加工性 | － | － | 優 | 優 | 良 | 優
備考 | ① 本表の一部は、Modern Plastics Encyclopedia より抜粋した。
② ASTM : American Society for Testing and Materials

## Sheet3
腐食性薬品群 |  |  |  |  | 耐薬品性
薬品名 | 化学式 | 沸点 | 濃度 | 温度 | 塩ビ PVC |  | ポリエチレン |  | ポリプロピレン | PVDF
|  | ℃ | ％ | ℃
塩 酸 | HCl |  | 5％水溶液 | 20 | ＋ | ＋ |  | ＋ |  | ＋
|  |  |  | 40 | ＋ | ＋ |  | ＋ |  | ＋
|  |  |  | 60 | ○ | ＋ |  | ＋ |  | ＋
|  |  |  | 80 |  |  |  | ○ |  | ＋
|  |  |  | 100 | [5 empty] | ＋
|  |  |  | 120 | [5 empty] | ＋
|  |  | 10％水溶液 | 20 | ＋ | ＋ |  | ＋ |  | ＋
|  |  |  | 40 | ＋ | ＋ |  | ＋ |  | ＋
|  |  |  | 60 | ○ | ＋ |  | ○ |  | ＋
|  |  |  | 80 |  |  |  | ○ |  | ＋
|  |  |  | 100 | [5 empty] | ＋
|  |  |  | 120 | [5 empty] | ＋
|  |  | 30％まで | 20 | ＋ | ＋ |  | ＋ |  | ＋
|  |  | 水溶液 | 40 | ＋ | ＋ |  | ○ |  | ＋
|  |  |  | 60 | ○ | ＋ |  | ○ |  | ＋
|  |  |  | 80 |  |  |  | － |  | ＋
|  |  |  | 100 | [5 empty] | ＋
120
|  |  | 36％水溶液 | 20 | ＋ | ＋ |  | ＋ |  | ＋
|  |  |  | 40 | ＋ | ＋ |  | ○ |  | ＋
|  |  |  | 60 | ○ | ＋ |  | － |  | ＋
|  |  |  | 80 | [5 empty] | ＋
|  |  |  | 100 | [5 empty] | ＋
120
硫 酸 | H2SO4 |  | 40％まで | 20 | ＋ | ＋ |  | ＋ |  | ＋
|  |  | 水溶液 | 40 | ＋ | ＋ |  | ＋ |  | ＋
|  |  |  | 60 | ○ | ＋ |  | ＋ |  | ＋
|  |  |  | 80 | [5 empty] | ＋
|  |  |  | 100 | [5 empty] | ＋
|  |  |  | 120 | [5 empty] | ＋
|  |  | 60％まで | 20 | ＋ | ＋ |  | ＋ |  | ＋
|  |  | 水溶液 | 40 | ＋ | ＋ |  | ＋ |  | ＋
|  |  |  | 60 | ＋ | ＋ |  | ＋ |  | ＋
|  |  |  | 80 | [5 empty] | ＋
|  |  |  | 100 | [5 empty] | ＋
|  |  |  | 120 | [5 empty] | ＋
|  |  | 80％まで | 20 | ＋ | ＋ |  | ＋ |  | ＋
|  |  | 水溶液 | 40 | ＋ | ＋ |  | ＋ |  | ＋
|  |  |  | 60 | ＋ | ○ |  | ○ |  | ＋
|  |  |  | 80 | [5 empty] | ＋
|  |  |  | 100 | [5 empty] | ＋
|  |  |  | 120 | [5 empty] | ○
腐食性薬品群 |  |  |  |  | 耐薬品性
薬品名 | 化学式 | 沸点 | 濃度 | 温度 | 塩ビ PVC |  | ポリエチレン |  | ポリプロピレン | PVDF
|  | ℃ | ％ | ℃
硫 酸 | H2SO4 |  | 90％水溶液 | 20 | ＋ | ○ |  | ○ |  | ＋
|  |  |  | 40 | ＋ |  |  |  |  | ＋
|  |  |  | 60 | [5 empty] | ＋
|  |  |  | 80 | [5 empty] | ＋
|  |  |  | 100 | [5 empty] | ○
|  |  |  | 120 | [5 empty] | ○
|  |  | 96％水溶液 | 20 | ＋ | － |  | － |  | ＋
|  |  |  | 40 | ＋ |  |  |  |  | ＋
|  |  |  | 60 | ○ |  |  |  |  | －
80
100
120
|  |  | 97％水溶液 | 20 | [5 empty] | ○
40
60
80
100
120
|  |  | 98％水溶液 | 20 | [5 empty] | －
40
60
80
100
120
硝 酸 | HNO3 |  | 6.3％水溶液 | 20 | ＋ | ＋ |  | ＋ |  | ＋
|  |  |  | 40 | ＋ | ＋ |  |  |  | ＋
|  |  |  | 60 | ＋ | ＋ |  | ○ |  | ＋
|  |  |  | 80 | [5 empty] | ＋
|  |  |  | 100 | [5 empty] | ＋
120
|  |  | 40％まで | 20 | ＋ | ○ |  | ○ |  | ＋
|  |  | 水溶液 | 40 | ＋ |  |  |  |  | ＋
|  |  |  | 60 | ○ | － |  | － |  | ＋
|  |  |  | 80 | [5 empty] | ＋
|  |  |  | 100 | [5 empty] | ＋
120
|  |  | 65％溶液 | 20 | ○ | ○ |  | － |  | ＋
|  |  |  | 40 | ○ | － |  |  |  | ＋
|  |  |  | 60 | － |  |  |  |  | ＋
|  |  |  | 80 | [5 empty] | ○
|  |  |  | 100 | [5 empty] | －
120
腐食性薬品群 |  |  |  |  | 耐薬品性
薬品名 | 化学式 | 沸点 | 濃度 | 温度 | 塩ビ PVC |  | ポリエチレン |  | ポリプロピレン | PVDF
|  | ℃ | ％ | ℃
硝 酸 | HNO3 |  | 85％水溶液 | 20 | [5 empty] | ＋
|  |  |  | 40 | [5 empty] | ＋
60
80
100
120
|  |  | 100％水溶液 | 20 | － | － |  | － |  | －
40
60
80
100
120
燐 酸 | H3PO4 |  | 30％まで | 20 | ＋ | ＋ |  | ＋ |  | ＋
|  |  | 水溶液 | 40 | ＋ | ＋ |  | ＋ |  | ＋
|  |  |  | 60 | ○ | ＋ |  | ＋ |  | ＋
|  |  |  | 80 |  |  |  | ＋ |  | ＋
|  |  |  | 100 | [5 empty] | ＋
|  |  |  | 120 | [5 empty] | ＋
|  |  | 50％水溶液 | 20 | ＋ | ＋ |  | ＋ |  | ＋
|  |  |  | 40 | ＋ | ＋ |  | ＋ |  | ＋
|  |  |  | 60 | ＋ | ＋ |  | ＋ |  | ＋
|  |  |  | 80 | [5 empty] | ＋
|  |  |  | 100 | [5 empty] | ＋
120
|  |  | 85％水溶液 | 20 | ＋ | ＋ |  | ＋ |  | ＋
|  |  |  | 40 | ＋ | ＋ |  | ＋ |  | ＋
|  |  |  | 60 | ＋ | ○ |  | ＋ |  | ＋
|  |  |  | 80 |  |  |  | ＋ |  | ＋
|  |  |  | 100 |  |  |  | ＋ |  | ＋
|  |  |  | 120 | [5 empty] | ＋
クロム酸 | CrO3 + H2O |  | 50％まで | 20 | ＋ | ○ |  | ○ |  | ＋
|  |  | 水溶液 | 40 | ＋ | － |  | － |  | ＋
|  |  |  | 60 | ○ |  |  |  |  | ＋
|  |  |  | 80 | [5 empty] | ＋
|  |  |  | 100 | [5 empty] | ○
|  |  |  | 120 | [5 empty] | ○
|  |  | 水溶液 | 20 | ＋ | ○ |  | ○ |  | ＋
|  |  |  | 40 | [5 empty] | ＋
|  |  |  | 60 | [5 empty] | ＋
|  |  |  | 80 | [5 empty] | ○
|  |  |  | 100 | [5 empty] | ○
120
腐食性薬品群 |  |  |  |  | 耐薬品性
薬品名 | 化学式 | 沸点 | 濃度 | 温度 | 塩ビ PVC |  | ポリエチレン |  | ポリプロピレン | PVDF
|  | ℃ | ％ | ℃
フッ化水素酸 | HF |  | 40％まで | 20 | ＋ | ＋ |  | ＋ |  | ＋
|  |  | 水溶液 | 40 | ○ | ＋ |  | ＋ |  | ＋
|  |  |  | 60 | ○ | ○ |  | ＋ |  | ＋
|  |  |  | 80 | [5 empty] | ＋
|  |  |  | 100 | [5 empty] | ＋
120
|  |  | 50％水溶液 | 20 | ＋ | ＋ |  | ＋ |  | ＋
|  |  |  | 40 |  | ＋ |  | ＋ |  | ＋
|  |  |  | 60 |  | ○ |  | ＋ |  | ＋
|  |  |  | 80 | [5 empty] | ＋
|  |  |  | 100 | [5 empty] | ＋
120
|  |  | 70％水溶液 | 20 | ＋ | ＋ |  | ＋ |  | ＋
|  |  |  | 40 | [5 empty] | ＋
|  |  |  | 60 |  | ○ |  |  |  | ＋
|  |  |  | 80 | [5 empty] | ＋
|  |  |  | 100 | [5 empty] | ＋
120